## Entrenamiento
texto | etiquetas
Sin hallazgos relevantes | Sin hallazgos
- | Sin registros
El equipo presenta buen estado del recubrimiento, con acumulación de moho en un 40%. | Recubrimiento
La pintura en la parte interna de la pollera presenta corrosión de tipo aireación diferencial con desprendimiento de pintura y acumulación de sedimentos. | Recubrimiento
Se evidenció abertura de foil de aluminio en un tramo de 80 cm, ubicado al lado sur del equipo. | Aislamiento
Desprendimiento leve de pintura en bridas mixtas del instrumento LIT-21380 | Recubrimiento
Desprendiemiento de pintura en el cabezal. | Recubrimiento
Corrosión mínima uniforme | Corrosión
Aceptable. Corrosión superficial leve en: la tapa de la parte superior, | Corrosión
La superficie interna del equipo presenta corrosión uniforme y mínima. No hay evidencia de fenómenos localizados | Corrosión
Cubierta de aislación con presencia de hielo, humedad y hongos | Aislamiento
Cambiar aislación en tubería. Falta aislación en bridas, formación de hielo. | Aislamiento
Los espectros de termografía son normales.El recipiente presenta una zona de la acometida sin aislamiento térmico y con formación de hielo. El aislamiento de la envolvente presenta sedimentos e impregnación de tierra y maleza. | Aislamiento
De acuerdo a los hallazgos en la inspección visual se evidenció un mecanismo de daño (corrosión atmosférica) activo en juntas bridadas y cañerías asociadas. VR > 25 Años. | Corrosión
Pérdida de revestimiento puntual en bridas y bulones de acometidas de ingreso y salida. | Recubrimiento
Las pérdidas de espesor de los tubos inspeccionados no superan el 20%. | Corrosión
Buen estado | Sin hallazgos
Oxidación superficial tapones. | Corrosión
reparaciones | Reparación
una reparación temporal con aplicación de belzona en 22 puntos. | Reparación
3reparación en frío (Belzona | Reparación
Se observaron puntos de par galvánico en conexión de tubings con reparación temporal (TT-6648). Debido a esto se generó corrosión en condición severa de un acople | Reparación
Sin observaciones | Sin hallazgos
Perdida de material localizado | Corrosión
Durante la remoción del | Incompleto

## Guía de uso
GUÍA RÁPIDA — Archivo de Entrenamiento
COLUMNAS REQUERIDAS
texto → El campo de texto que el modelo aprenderá a clasificar.
etiqueta → La clase o categoría correcta para ese texto.
CONSEJOS
• Mínimo recomendado: 10 ejemplos por clase.
• Las etiquetas deben ser consistentes (sin variantes de mayúsculas).
• Podés tener tantas clases como necesites.
• Si agregás columnas extra, el script las ignorará.
COMANDO DE USO
python text_classifier.py --train train_template.xlsx --predict predict_template.xlsx --output resultados.xlsx